## Full 1
EMF030 | m² | Sostre de biguetes de fusta i entrebigat de revoltó corbat ceràmic.
Forjat tradicional amb un intereix de 50 cm, compost per biguetes de fusta serrada de pi silvestre (Pinus sylvestris) procedent d'Espanya, de 70x70 mm de secció, amb estries en els cantells, classe resistent C18 segons UNE-EN 338 i UNE-EN 1912, qualitat estructural ME-2 segons UNE 56544; per a classe d'ús 1 segons UNE-EN 335, amb protecció davant d'agents biòtics que es correspon amb la classe de penetració NP1 segons UNE-EN 351-1, amb acabat raspallat col·locades mitjançant recolzament sobre element estructural; entrebigat amb revoltó corbat d'una rosca de maó ceràmic cara vista massís d'elaboració manual (teular), color vermell, 28x13,5x4,5 cm, amb junts de 10 mm d'espessor, rebut amb morter de ciment industrial, color gris, M-7,5, subministrat a granel, acer UNE-EN 10080 B 500 S, quantia 1,1 kg/m², i malla electrosoldada ME 20x20 Ø 5-5 B 500 T 6x2,20 UNE-EN 10080, en capa de compressió de 4 cm de gruix de formigó lleuger HLE-25/F/8/XC3, sèrie Ultra Series Ligero "LAFARGEHOLCIM", densitat 1700 kg/m³, (quantitat mínima de ciment 275 kg/m³), fabricat en central, i abocament amb cubilot; apuntalament i desapuntalament de les biguetes. Inclús, filferro de lligar, separadors, elements de lligat de biguetes i cèrcols perimetrals de planta i buits.
Codi |  |  | Unitat | Descripció | Rendiment |  | Preu unitari | Import
1 |  |  |  | Materials
mt50spa052b |  |  | m | Tauló de fusta de pi, de 20x7,2 cm. | 0.04 |  | 6.32 | 0.25
mt50spa101 |  |  | kg | Claus d'acer. | 0.045 |  | 1.87 | 0.08
mt50spa081a |  |  | U | Puntal metàl·lic telescòpic, de fins a 3 m d'altura. | 0.013 |  | 19.25 | 0.25
mt07mee100hai1baa |  |  | m³ | Fusta serrada de pi silvestre (Pinus sylvestris) procedent d'Espanya per biguetes, de fins a 5 m de longitud, de 70x70 mm de secció, amb estries en els cantells, classe resistent C18 segons UNE-EN 338 i UNE-EN 1912, qualitat estructural ME-2 segons UNE 56544; per a classe d'ús 1 segons UNE-EN 335, amb protecció davant d'agents biòtics que es correspon amb la classe de penetració NP1 segons UNE-EN 351-1, amb acabat raspallat. | 0.01 |  | 720.32 | 7.2
mt05bte010a |  |  | U | Maó ceràmic cara vista massís d'elaboració manual (teular), color vermell, 28x13,5x4,5 cm, per a ús en fàbrica no protegida (peça U), densitat 1850 kg/m³, segons UNE-EN 771-1. | 20.97 |  | 0.75 | 15.73
mt08aaa010a |  |  | m³ | Aigua. | 0.004 |  | 1.5 | 0.01
mt09mif010db |  |  | t | Morter industrial per a obra de paleta, de ciment, color gris, categoria M-7,5 (resistència a compressió 7,5 N/mm²), subministrat a granel, segons UNE-EN 998-2. | 0.008 |  | 37.75 | 0.3
mt07aco020o |  |  | U | Separador homologat per malla electrosoldada. | 1 |  | 0.09 | 0.09
mt07aco010c |  |  | kg | Ferralla elaborada en taller industrial amb acer en barres corrugades, UNE-EN 10080 B 500 S, de varis diàmetres. | 1.1 |  | 1.6 | 1.76
mt07ame010d |  |  | m² | Malla electrosoldada ME 20x20 Ø 5-5 B 500 T 6x2,20 UNE-EN 10080. | 1.1 |  | 1.49 | 1.64
mt08var050 |  |  | kg | Filferro galvanitzat per a lligar, de 1,30 mm de diàmetre. | 0.03 |  | 1.5 | 0.05
mt10hal100b |  |  | m³ | Formigó lleuger HA-25/F/8/XC3, sèrie Ultra Series Ligero "LAFARGEHOLCIM", de 1700 kg/m³ de densitat, quantitat mínima de ciment 275 kg/m³, fabricat en central. | 0.147 |  | 261.08 | 38.38
[5 empty] | Subtotal materials: |  |  | 65.74
2 |  |  |  | Equip i maquinària
mq06mms010 |  |  | h | Mesclador continu amb sitja, per a morter industrial en sec, subministrat a granel. | 0.232 |  | 1.94 | 0.45
[5 empty] | Subtotal equip i maquinària: |  |  | 0.45
3 |  |  |  | Mà d'obra
mo048 |  |  | h | Oficial 1ª muntador d'estructura de fusta. | 0.075 |  | 27.47 | 2.06
mo095 |  |  | h | Ajudant muntador d'estructura de fusta. | 0.038 |  | 24.43 | 0.93
mo020 |  |  | h | Oficial 1ª construcció. | 1.279 |  | 27.5 | 35.17
mo113 |  |  | h | Peó ordinari construcció. | 0.651 |  | 23.04 | 15
mo044 |  |  | h | Oficial 1ª encofrador. | 0.143 |  | 27.47 | 3.93
mo091 |  |  | h | Ajudant encofrador. | 0.143 |  | 24.43 | 3.49
mo043 |  |  | h | Oficial 1ª ferrallista. | 0.052 |  | 27.47 | 1.43
mo090 |  |  | h | Ajudant ferrallista. | 0.049 |  | 24.43 | 1.2
mo045 |  |  | h | Oficial 1ª estructurista, en treballs de posada en obra del formigó. | 0.04 |  | 27.47 | 1.1
mo092 |  |  | h | Ajudant estructurista, en treballs de posada en obra del formigó. | 0.169 |  | 24.43 | 4.13
[5 empty] | Subtotal mà d'obra: |  |  | 68.44
4 |  |  |  | Costos directes complementaris
|  |  | % | Costos directes complementaris | 2 |  | 134.63 | 2.69
Cost de manteniment decennal: 20,60€ en els primers 10 anys. |  |  |  |  | Costos directes (1+2+3+4): |  |  | 137.32
Referència norma UNE i Títol de la norma transposició de norma harmonitzada | [5 empty] | Aplicabilitat(a) | Obligatorietat(b) | Sistema(c)
UNE-EN 771-1:2011/A1:2016 | [5 empty] | 1062020 | 1062020 | 2+/4
Especificaciones de piezas para fábrica de albañilería. Parte 1: Piezas de arcilla cocida.
UNE-EN 998-2:2012 | [5 empty] | 162011 | 162012 | 2+/4
Especificaciones de los morteros para albañilería. Parte 2: Morteros para albañilería
(a) Data d'aplicabilitat de la norma harmonitzada i inici del període de coexistència
(b) Data final del període de coexistència / entrada en vigor marcat CE
(c) Sistema d'avaluació i verificació de la constància de les prestacions